## 浸渍纸层压木质地板
2019年云南省浸渍纸层压木质地板产品质量监督抽查受检产品及检验结果汇总表
填报日期：2019 年 10 月 20 日
序号 | 受检企业名称 | 标称生产企业名称 | 受检企业所在地 | 产品名称 | 产 品 商 标 | 规格/型号 | 产品 等级 | 是否获证 | 生产日期/批号 | 抽样数量(㎡) | 抽样基数(㎡) | 生产批量(㎡) | 检 验 结 果 |  |  |  | 检验单位
[13 empty] | 综合检 验结论 | 不 合 格
[14 empty] | 不合格项目 | 标准值 | 实测值
1 | 思茅区顺蕊地板经营部 | 河南爵派木业有限公司 | 普洱 | 浸渍纸层压木质地板 | / | 810×150×12（mm） | 合格 | / | 2018-06-16 | 3 | 32.076 | 32.076 | 合格 |  |  |  | 云南省产品质量监督检验研究院GJ201902213
2 | 普洱市思茅区瑞嘉地板经营部 | 上海希度木业有限公司 | 普洱 | 浸渍纸层压木质地板 | / | 1222×201×12（mm） | 合格 | / | 2018-11-24 | 3 | 3.19 | 120 | 合格 |  |  |  | 云南省产品质量监督检验研究院GJ201902214
3 | 普洱市思茅区东跃建材行 | 成都豪丰木业有限责任公司 | 普洱 | 浸渍纸层压木质地板 | / | 810×147×12（mm） | 合格 | / | 2017-11-15 | 3 | 4 | 50 | 不合格 | 表面耐磨 | ≥4000转 | 3100转，四个象限出现破损点。 | 云南省产品质量监督检验研究院GJ201902215
4 | 昆明市盘龙区杨子地板经营部 | 安徽扬子地板股份有限公司 | 昆明 | 浸渍纸层压木质地板 | / | 1215×144×12（mm） | 合格 | / | 2019-07-19 | 3.5 | 3.5 | 3.5 | 合格 |  |  |  | 云南省产品质量监督检验研究院GJ201902499
5 | 昆明华艺建筑装饰设计工程有限公司 | 江苏格兰特木业有限公司 | 昆明 | 浸渍纸层压木质地板 | / | 1216×171×12（mm） | 合格 | / | 2016-03-16 | 3.1191 | 3.1191 | 3.1191 | 合格 |  |  |  | 云南省产品质量监督检验研究院GJ201902500
6 | 临沧易行商贸有限公司 | 浙江世友木业有限公司 | 临沧 | 浸渍纸层压木质地板 | / | 1215×166×11（mm） | 合格 | / | / | 3 | 4.4 | 4.4 | 合格 |  |  |  | 云南省产品质量监督检验研究院GJ201902573
7 | 临翔区泰云建材经营部 | 圣象集团有限公司 | 临沧 | 浸渍纸层压木质地板 | / | 1284×190×11（mm） | 合格 | / | 2018-01-23 | 3 | 3 | 20 | 合格 |  |  |  | 云南省产品质量监督检验研究院GJ201902575
8 | 临翔区扬子地板专卖店 | 安徽扬子地板股份有限公司 | 临沧 | 浸渍纸层压木质地板 | / | 1215×144×12（mm） | 合格 | / | 2019-03-07 | 3.1 | 3.1 | 119 | 合格 |  |  |  | 云南省产品质量监督检验研究院GJ201902577
9 | 昆明俊奔商贸有限公司 | 常州怡尔达地板有限公司 | 昆明 | 浸渍纸层压木质地板 | 金鹰凯伦 | 2450×195×12（mm） 家用Ⅰ级 | 合格 | / | 2018-10-28 | 3 | 500 | 1200 | 合格 |  |  |  | 云南省产品质量监督检验研究院GJ201902654
10 | 昆明俊奔商贸有限公司 | 常州怡尔达地板有限公司 | 昆明 | 浸渍纸层压木质地板 | 金鹰凯伦 | 1216×168×12（mm） 家用Ⅰ级 | 合格 | / | 2019-03-19 | 3 | 1300 | 1300 | 合格 |  |  |  | 云南省产品质量监督检验研究院GJ201902655
11 | 云南贝吉商贸有限公司 | 浙江方圆木业有限公司 | 昆明 | 浸渍纸层压木质地板 | 方圆图形商标 | CK-18 1218×198×12（mm） | 合格 | / | 2019-06-23 | 3 | 400 | 600 | 合格 |  |  |  | 云南省产品质量监督检验研究院GJ201902656
12 | 云南贝吉商贸有限公司 | 浙江方圆木业有限公司 | 昆明 | 浸渍纸层压木质地板 | 方圆图形商标 | US-17 1218×198×12（mm） | 合格 | / | 2019-04-22 | 3 | 300 | 700 | 合格 |  |  |  | 云南省产品质量监督检验研究院GJ201902657
13 | 昆明畅稳经贸有限公司 | 云南贝尔木业有限公司 | 昆明 | 浸渍纸层压木质地板 | 彩云红塔 | QC 1218×200×12（mm） | 合格 | / | 2019-07-05 | 3 | 3000 | 3000 | 合格 |  |  |  | 云南省产品质量监督检验研究院GJ201902658
14 | 昆明畅稳经贸有限公司 | 云南贝尔木业有限公司 | 昆明 | 浸渍纸层压木质地板 | 彩云红塔 | YL 1215×170×12（mm） | 合格 | / | 2019-06-05 | 3 | 2000 | 2000 | 合格 |  |  |  | 云南省产品质量监督检验研究院GJ201902659
15 | 昆明一树宏木业有限公司 | 昆明一树宏木业有限公司 | 昆明 | 浸渍纸层压木质地板 | / | 1218×200×12（mm） | 合格 | / | 2019-01-12 | 3 | 1200 | 1200 | 合格 |  |  |  | 云南省产品质量监督检验研究院GJ201902749
16 | 云南锦荣建材有限公司 | 苏州安信伟光木材有限公司 | 昆明 | 浸渍纸层压木质地板 | 安信地板 | 806×130×12（mm） 家用I级 | 合格 | / | 2019-02-22 | 3 | 80 | 400 | 合格 |  |  |  | 云南省产品质量监督检验研究院GJ201902752
17 | 昆明市西山区谦德顺建材经营部 | 德合家地板（代理） | 昆明 | 浸渍纸层压木质地板 | / | 1375×188×12（mm） | 合格 | / | / | 3 | 100 | 100 | 合格 |  |  |  | 云南省产品质量监督检验研究院GJ201902796
18 | 芒市吉象地板条经营部 | 乐山吉象地板制品有限公司 | 德宏 | 浸渍纸层压木质地板 | / | 1212×149×12（mm） | 合格 | / | / | 2.167 | 10.8 | 10.8 | 合格 |  |  |  | 云南省产品质量监督检验研究院GJ201902827
19 | 芒市腾宏建材经营部 | 腾冲市古林佳居地板有限公司 | 德宏 | 浸渍纸层压木质地板 | / | 1217×195×12（mm） | 合格 | / | 2019-03-10 | 2.373 | 2.373 | 2.373 | 合格 |  |  |  | 云南省产品质量监督检验研究院GJ201902828
20 | 瑞丽市远博建材商行 | 中山市大自然木业有限公司 | 德宏 | 浸渍纸层压木质地板 | / | 1218×167×12（mm） | 合格 | / | 2018-04-05 | 1.627 | 1.627 | 1.627 | 合格 |  |  |  | 云南省产品质量监督检验研究院GJ201902830
21 | 瑞丽市汉邦地板经营部 | 四川升达林产工业集团有限公司 | 德宏 | 浸渍纸层压木质地板 | / | 1213×193×12（mm） | 合格 | / | 2018-12-30 | 1.873 | 5.62 | 5.62 | 合格 |  |  |  | 云南省产品质量监督检验研究院GJ201902832
22 | 盈江县鑫华昌竹地板经营部 | 常州市润林装饰材料有限公司 | 德宏 | 浸渍纸层压木质地板 | / | 1220×166×12（mm） | 合格 | / | 2018-09-29 | 1.8227 | 1.8227 | 1.8227 | 合格 |  |  |  | 云南省产品质量监督检验研究院GJ201902836
23 | 腾冲市古林佳居地板有限公司 | 腾冲市古林佳居地板有限公司 | 保山 | 浸渍纸层压木质地板 | 古林 | 1217×165×12（mm） | 合格 | / | 2019-04-10 | 2.008 | 1700 | 1700 | 合格 |  |  |  | 云南省产品质量监督检验研究院GJ201902837
24 | 腾冲市古林佳居地板有限公司 | 腾冲市古林佳居地板有限公司 | 保山 | 浸渍纸层压木质地板 | 源森格 | 1217×165×12（mm） | 合格 | / | 2019-07-11 | 2.008 | 1700 | 1700 | 合格 |  |  |  | 云南省产品质量监督检验研究院GJ201902838
25 | 腾冲市腾越镇龙星地板经营部 | 安徽扬子地板股份有限公司 | 保山 | 浸渍纸层压木质地板 | / | 1215×144×12（mm） | 合格 | / | 2019-04-22 | 1.7496 | 100 | 100 | 合格 |  |  |  | 云南省产品质量监督检验研究院GJ201902841
26 | 云南传承木业有限公司 | 云南传承木业有限公司 | 保山 | 浸渍纸层压木质地板 | 骄云地板 | 1222×201×12（mm） | 合格 | / | 2019-05-26 | 2.456 | 500 | 500 | 合格 |  |  |  | 云南省产品质量监督检验研究院GJ201902844
27 | 云南传承木业有限公司 | 云南传承木业有限公司 | 保山 | 浸渍纸层压木质地板 | 阳光红塔地板 | 1222×201×12（mm） | 合格 | / | 2019-08-23 | 2.456 | 300 | 300 | 合格 |  |  |  | 云南省产品质量监督检验研究院GJ201902845
28 | 云南传承木业有限公司 | 云南传承木业有限公司 | 保山 | 浸渍纸层压木质地板 | 名品·印象地板 | 1222×201×12（mm） | 合格 | / | 2019-06-02 | 2.456 | 300 | 300 | 合格 |  |  |  | 云南省产品质量监督检验研究院GJ201902846
29 | 昆明市官渡区德芙建材经营部 | 武汉宏大安信装饰材料有限公司 | 昆明 | 浸渍纸层压木质地板 | / | 1220×200×12（mm） | 合格 | / | 2018-03-15 | 3 | 100 | 100 | 合格 |  |  |  | 云南省产品质量监督检验研究院GJ201902933
30 | 昆明市官渡区德芙建材经营部 | / | 昆明 | 浸渍纸层压木质地板 | / | 1220×200×12 | 合格 | / | 2018-10-02 | 3 | 100 | 100 | 合格 |  |  |  | 云南省产品质量监督检验研究院GJ201902934